## 总表
温氏股份2026年服装类招标产品标准
类别 | 产品名称 | 编号 | 产品标准及型号 |  | 生产要求 | 报价单位 | 样品送样 | 样品要求及数量 | 标期 | 备注
A、工作服 | 夏装工作服（男女通用） | A1 | 产品材质及特点：含棉10%、涤纶90%，面料克重≥110g/㎡。 | 技术要求：B类，甲醛含量/(mg/kg)≤75，染色牢度/级≥3，耐水(变色、沾色)，符合GB/T 25093-2010《纺织品 色牢度试验 耐洗色牢度》标准；无异味，禁用可分解致癌芳香胺染料；涤棉细斜，国际版型，短袖/长袖翻领上衣，长裤，五个兜；缩水率：不大于3%，符合GB/T 8629-2001《纺织品 试验用家庭洗涤和干燥程序》标准；工作服的生产符合《国家纺织产品基本安全技术规范》GB 18401-2010。 面料：棉质面料透气性好，吸湿性强，（适合夏季/冬季穿着）；涤纶具有优良的耐磨性和抗皱性。面料符合GB/T 29862-2013《纺织品 纤维含量的标识》标准。 纽扣符合QB/T 1689-2015《树脂纽扣》标准。 袋装；消毒方式及标准：浸泡消毒（20℃，30min 以上）或烘干消毒（60℃，30min 以上）。 | 1、需缝制重要信息标签。标签内容包括产品名称、布料成份及含量、克重、尺码规格、生产厂家等，上衣缝制在领子的位置，裤子缝制在裤头内侧。 2、服装的缝制工艺。夏装短袖采用11-12号针，针距1寸13-15针；冬装长袖采用12-14号针，针距1寸12-15针；车包边需用五线锁边，对线整齐，锁边严密，锁边效果好。 3、在着力的位置增加加固线，前后裤档车双线、左右裤档加固线、袖口加固线、所有的口袋都需增加加固线。 4、钮扣的要求，采用四孔扣，要选择与衣服相同或接近的颜色，使用专门的纽扣线，采用双线十字交叉缝法。 5、裤子松紧带和绑带的要求，裤腰采用松紧带款，不要皮带拉链款，裤腰在松紧带收缩状态下，不低于30cm，松紧带宽度在2.5cm-3cm左右，绑带粗细要求不低于0.8cm。 | 元/套 | 是 | XL深蓝色1套 | 1年 | logo文字刺绣定制：整体宽度:55mm，高度52.5mm，总针数:2726针，三彩132号，三彩1046号。 意龙集团色卡：K803#红色，K804#橙色，K810#深黄色，J3003#浅黄色，K813#深蓝色，K840#浅蓝色，K815#灰色，J3006#豆绿色
|  | A2 | 产品材质及特点：含棉35%、涤纶65%，B类，面料克重≥150g/㎡。 |  |  | 元/套 | 是 | XL深蓝色1套 | 1年
|  | A3 | 产品材质及特点：含棉60%、涤纶40%，B类，面料克重≥150g/㎡ |  |  | 元/套 | 是 | XL深蓝色1套 | 1年
| 冬装工作服（男女通用） | A4 | 产品材质及特点：含棉10%、涤纶90%，B类，面料克重≥180g/㎡ |  |  | 元/套 | 是 | XL深蓝色1套 | 1年
|  | A5 | 产品材质及特点：含棉35%、涤纶65%，B类，面料克重≥230g/㎡ |  |  | 元/套 | 是 | XL深蓝色1套 | 1年
|  | A6 | 产品材质及特点：含棉60%、涤纶40%，B类，面料克重≥230g/㎡ |  |  | 元/套 | 是 | XL深蓝色1套 | 1年
| 冬装工作服单上衣-加绒 | A7 | 产品材质及特点：含棉35%、涤纶65%，B类，面料克重≥230g/㎡ | 中间层：3M进口丝棉，克重300/m2；里层：德绒，超绒； 其他要求参考冬装套装。 |  | 元/件 | 是 | XL深蓝色1件 | 1年
| 夏装工作服单裤子-橡筋束脚口 | A8 | 产品材质及特点：含棉60%、涤纶40%，B类，面料克重≥150g/㎡。 | 橡筋束脚口，其他要求参考夏装套装。 |  | 元/条 | 是 | XL深蓝色1条 | 1年
| 冬装工作服单裤子-橡筋束脚口 | A9 | 产品材质及特点：含棉35%、涤纶65%，B类，面料克重≥230g/㎡ | 橡筋束脚口，其他要求参考冬装套装。 |  | 元/条 | 是 | XL深蓝色1条 | 1年
B、防寒服 | 三合一户外冲锋衣外套（通用装） | B1 | 成份：涤纶（聚酯纤维100%），B类，连帽，400g摇粒绒内胆（可拆卸），防水系数 3000mm，功能要求：防静电，防风防水，耐磨保暖 | 产品材质及特点：涤纶（聚酯纤维100%）。 技术要求：B类，连帽。外层面料：防静电、防水、防风、透气材料符合GB/T 4744-2013《纺织品 防水性能的检测和评价 静水压法》标准 ，防水系数 3000mm。 内层面料：保暖材料400g摇粒绒内胆（可拆卸），舒适、透气材料 ：耐皂洗色牢度/级力，耐摩擦色牢度/级，耐汗渍色牢度/级，耐水色牢度/级，均要求3级以上，符合GB/T 25093-2010《纺织品 色牢度试验 耐洗色牢度》标准；缩水率：不大于3%，符合GB/T 8629-2001《纺织品 试验用家庭洗涤和干燥程序》标准。口袋的材质应该选择耐磨、耐撕裂的优质面料，双线缝合或加固缝制。拉链符合QBT2171~2173-2014《拉链标准》，负荷拉次/次≥600。产品标准：符合《户外服装》FZ/T 73049-2014《冲锋衣》标准。 袋装；消毒方式及标准：浸泡消毒（20℃，30min 以上）或烘干消毒（60℃，30min 以上）。 | 1、需缝制重要信息标签。标签内容包括产品名称、布料成份及含量、克重、尺码规格、生产厂家等，上衣缝制在领子的位置。 | 元/件 | 是 | XL红色1件 | 1年
| 迷彩防寒服上衣 | B2 | 成份：涤纶（聚酯纤维100%）防风防溅水涂层面料，加绒马甲内胆，B类，可拆卸马甲内胆、帽子、毛领，功能要求：防寒防风防水，耐磨保暖 | 产品材质及特点：涤纶（聚酯纤维100%）。 技术要求：：防风防溅水涂层面料，加绒马甲内胆，B类，可拆卸马甲内胆、帽子、毛领。 外层面料：防水、防风、透气材料 (GB/T 4744-2013《纺织品 防水性能的检测和评价 静水压法》) ，防水系数 3000mm，。 内层面料：舒适、透气材料，热阻和保温率符合GB/T13459-I99Z《劳动防护服防寒保暖要求》，洗涤后不允许飞边、脱胶、起泡、破损、脱落、锈蚀、变形、变色，缝口不允许脱散；起毛起球/级≥3；耐光色牢度，均要求3级以上，符合GB/T 25093-2010《纺织品 色牢度试验 耐洗色牢度》标准；缩水率：不大于3%，符合GB/T 8629-2001《纺织品 试验用家庭洗涤和干燥程序》标准。拉链符合QBT2171~2173-2014《拉链标准》，负荷拉次/次≥600。色牢度应符合GB/T251-2008 规的4级。 生产标准：符合《户外服装》相关行业标准，QBT2171~2173-2014《拉链标准》。 袋包装。消毒方式及标准：浸泡消毒（20℃，30min 以上）或烘干消毒（60℃，30min 以上）。 |  | 元/件 | 是 | XL迷彩1件 | 1年
C、毛衣 | 圆领毛衣 | C1 | B类，纯色细毛线，常规版型，长袖圆领套头上衣，无刺绣，保暖柔软，不扎皮肤，不起球，不缩水，注明品牌、尺寸、重量等。 | 技术规格：B类，纯色细毛线，常规版型，长袖圆领套头上衣，无刺绣，保暖柔软，不扎皮肤。 面料：具有良好的保暖性和透气性，保温率/%≥30，透气率/(mm/s)≥180，起球/级≥3；具体纤维含量符合GB/T 29862-2013《纺织品 纤维含量的标识》标准。 圆领设计：领口设计简洁大方，穿着舒适不勒人。 衣身剪裁：根据人体工学原理进行剪裁，合身而不紧绷，适合多种体型。 袖长与袖口：袖长适中，袖口设计贴合手腕，防止冷风侵入。 甲醛含量/(mg/kg)≤75，染色牢度/级≥3，符合GB/T 25093-2010《纺织品 色牢度试验 耐洗色牢度》标准；无异味，禁用可分解致癌芳香胺染料；缩水率：水洗尺寸变化率/%，直向-7.0，横向-8.0+3.0，符合GB/T 8629-2001《纺织品 试验用家庭洗涤和干燥程序》标准。 弹性与回弹性：面料具有一定的弹性，穿着舒适，同时回弹性好，不易变形，弹性回复率%≥70，收紧力(cN/cm )≥600，(cN/tex)≥0.99。 生产标准与认证：生产过程遵循《国家纺织产品基本安全技术规范》GB 18401-2010，确保产品无毒无害，安全可靠。 袋包装，消毒方式及标准：浸泡消毒（20℃，30min 以上）或烘干消毒（60℃，30min 以上）。 | 1、需缝制重要信息标签。标签内容包括产品名称、布料成份及含量、克重、尺码规格、生产厂家等，上衣缝制在领子的位置。 | 元/件 | 是 | XL红色1件 | 1年
D、保暖内衣 | 德绒款内衣套装（通用薄款） | D1 | 无缝圆领保暖内衣套装（95%聚酯纤维5%氨纶），面料克重≥200g/㎡ | 产品材质及特点：涤纶95% 氨纶5%，B类，面料克重≥200g/㎡。 要求：无痕剪裁，四针六线无痕拼接；柔软指数：高软；弹力指数：高弹；透气指数：较强；厚度指数：适中；无感烫印标签；不收缩、不变形、不掉色、不分层；防静电、防滑舒适耐磨。 标准号：FZ/T 73022-2019 标准名称：《针织保暖内衣》；生产标准：生产严格遵守《国家纺织产品基本安全技术规范》GB 18401-2010。 面料含量符合GB/T 29862-2013《纺织品 纤维含量的标识》标准。保暖性能：热阻和保温率符合GB/T35762-2017《纺织品热传递性能试验方法平板法》，导热系数(WIm'℃，0.071-0.073。 吸湿透气性能：面料具有良好的透气性，即使在长时间穿着或运动状态下，也能保持身体干爽舒适，避免产生闷热感，公定回潮率(%)，15-18.25。 弹性与回复性：内衣良好的弹性与回复性，适应不同体型，穿着更加贴合舒适。 色牢度要求3级以上，符合GB/T 25093-2010《纺织品 色牢度试验 耐洗色牢度》标准；缩水率：不大于3%，这符合GB/T 8629-2001《纺织品 试验用家庭洗涤和干燥程序》标准。 抗静电性能：采用抗静电处理，有效减少静电产生，穿着更加舒适。。 编织袋包装。消毒方式及标准：浸泡消毒（20℃，30min 以上）或烘干消毒（60℃，30min 以上）。 | 1、需缝制重要信息标签。标签内容包括产品名称、布料成份及含量、克重、尺码规格、生产厂家等，上衣缝制在领子的位置。 | 元/套 | 是 | XL黄色1套 | 1年
| 保暖内衣套装（通用薄款） | D2 | 产品材质及特点：薄款，含棉100%，B类，面料克重≥188g/㎡，32支/S。 | 技术要求：B类，长袖圆领上衣，长裤，保暖柔软。起球/级≥3，面料含量符合GB/T 29862-2013《纺织品 纤维含量的标识》标准。保暖性能：热阻和保温率符合GB/T35762-2017《纺织品热传递性能试验方法平板法》，导热系数(WIm'℃，0.071-0.073。 吸湿透气性能：面料具有良好的透气性，即使在长时间穿着或运动状态下，也能保持身体干爽舒适，避免产生闷热感，公定回潮率(%)，15-18.25。 弹性与回复性：内衣良好的弹性与回复性，适应不同体型，穿着更加贴合舒适。 色牢度要求3级以上，里料色牢度：耐皂洗色牢度/级力，符合GB/T 25093-2010《纺织品 色牢度试验 耐洗色牢度》标准；缩水率：不大于3%，这符合GB/T 8629-2001《纺织品试验用家庭洗涤和干燥程序》标准；抗静电性能：采用抗静电处理，有效减少静电产生，穿着更加舒适。 生产标准：生产严格遵守《国家纺织产品基本安全技术规范》GB 18401-2010，安全无害。 编织袋包装，消毒方式及标准：浸泡消毒（20℃，30min 以上）或烘干消毒（60℃，30min 以上）。 |  | 元/套 | 是 | XL黄色1套 | 1年
| 保暖内衣套装（通用厚款） | D3 | 产品材质及特点：厚款，含棉100%，B类，面料克重≥230g/㎡，32支/S。 |  |  | 元/套 | 是 | XL黄色1套 | 1年
| 加厚加绒保暖内衣套装（通用加厚款） | D4 | 产品材质及特点：加厚加绒款，面层含棉100%，里层聚酯纤维100%，面料克重≥400g/㎡。 |  |  | 元/套 | 是 | XL黄色1套 | 1年

## 尺码参照表
工作服、冲锋衣、防寒服、毛衣、保暖内衣尺码参照表尺码参照表
工作服尺码参照表
单位：cm
项目 | 男女同款 | 码数 | 身高/体重 | 衣长 | 肩宽 | 平铺胸围 | 冬装袖长 | 夏装袖长（短袖） | 裤长 | 平铺腰围
工作服 |  | S | 155-160CM/90-115斤 | 64 | 43 | 108 | 56.5 | 21 | 98 | 80-86
|  | M | 160-165CM/115-130斤 | 66 | 45 | 110 | 58 | 22 | 100 | 82-88
|  | L | 165-170CM/120-140斤 | 68 | 47 | 112 | 59.5 | 23 | 102 | 84-90
|  | XL | 170-175CM/135-160斤 | 70 | 49 | 114 | 61 | 24 | 104 | 86-92
|  | 2XL | 175-180CM/160-170斤 | 72 | 51 | 116 | 62.5 | 25 | 106 | 88-94
|  | 3XL | 180-185CM/170-190斤 | 74 | 53 | 120 | 64 | 26 | 108 | 90-96
|  | 4XL | 185-195CM/190-200斤 | 76 | 55 | 122 | 65.5 | 27 | 110 | 92-98
三合一冲锋衣尺码参照表
单位：cm
项目 | 男女同款 | 码数 | 身高/体重 | 外套尺寸 |  |  |  | 摇粒绒内胆尺寸
|  |  |  | 衣长 | 肩宽 | 平铺胸围 | 袖长 | 衣长 | 肩宽 | 平铺胸围 | 袖长
三合一冲锋衣 |  | M | 155-165CM/110-120斤 | 68 | 48.5 | 115 | 61 | 63.5 | 44.5 | 108 | 59.5
|  | L | 165-170CM/120-135斤 | 70 | 50 | 120 | 62.5 | 66.5 | 46 | 112 | 61
|  | XL | 170-175CM/135-155斤 | 74 | 52 | 124 | 64 | 68.5 | 47.5 | 114 | 62.5
|  | 2XL | 175-185CM/155-175斤 | 76 | 54 | 126 | 66 | 72 | 50 | 116 | 64
|  | 3XL | 185-195CM/180-200斤 | 78 | 56 | 130 | 66 | 74 | 52 | 120 | 66
防寒服尺码参照表
单位：cm
项目 | 男女同款 | 码数 | 身高/体重 | 外套尺寸 |  |  |  | 背心内胆尺寸
|  |  |  | 衣长 | 肩宽 | 平铺胸围 | 袖长 | 衣长 | 平铺胸围
防寒服 |  | 小码 | 155-165CM/110-120斤 | 78 | 50 | 116 | 61 | 68 | 108
|  | 中码 | 165-175CM/120-150斤 | 82 | 53 | 124 | 62 | 70 | 112
|  | 大码 | 175-185CM/150-180斤 | 85 | 56 | 126 | 64 | 72 | 116
|  | 加大码 | 185-195CM/180-200斤 | 88 | 57 | 130 | 66 | 74 | 120
毛衣尺码参照表
单位：cm
项目 | 男女同款 | 码数 | 身高（cm）/体重（斤） | 衣长 | 肩宽 | 平铺胸围 | 袖长
毛衣 | 男士 | M | 155-165CM/110-120斤 | 63 | 40 | 100 | 61
|  | L | 165-170CM/120-135斤 | 65 | 42 | 102 | 62.5
|  | XL | 170-175CM/135-155斤 | 67 | 44 | 104 | 64
|  | 2XL | 175-185CM/155-175斤 | 70 | 46 | 108 | 66
|  | 3XL | 185-195CM/180-200斤 | 72 | 48 | 110 | 66
保暖内衣尺码参照表
单位：cm
项目 | 男女同款 | 码数 | 身高/体重 | 衣长 | 肩宽 | 平铺胸围 | 袖长 | 裤长 | 平铺腰围
保暖内衣 |  | S | 155-160CM/100-110斤 | 63 | 38 | 88 | 58 | 90 | 71
|  | M | 160-165CM/110-120斤 | 63 | 40 | 90 | 60 | 92 | 73
|  | L | 165-170CM/120-135斤 | 66 | 42 | 94 | 62 | 94 | 75
|  | XL | 170-175CM/135-155斤 | 68 | 43 | 100 | 63 | 96 | 78
|  | 2XL | 175-185CM/155-175斤 | 72 | 44.5 | 104 | 63 | 98 | 80
|  | 3XL | 185-195CM/180-200斤 | 73 | 46 | 110 | 64 | 100 | 82
注：误差范围控制在±1cm
说明：1、衣服标签需注明厂家、码数、成分，对标签材质不做要求；2、有独立小包装，对包装袋材质不做要求；3、对包装内是否有硬纸板不做要求